## Sheet1
各类工作服协议供货项目调研报价表
序号 | 产品名称 | 参考款式 | 技术参数要求 | 预计数量 | 参数响应 (完全响应/正偏离/负偏离) | 响应品牌 | 响应 单价 （元） | 小计（元）
1 | 长袖分体护士服（纽扣款） |  | 1、纤维含量：聚酯纤维93%（±3%），棉7%（±3%）； 2、织物密度：经向640根/10cm（±3%），纬向415根/10cm（±3%）； 3、线密度: 经纱20.5tex（±3%）；纬纱18tex（±3%）； 4、平方米质量：≥230g/㎡ 5、抗菌性能：＞95%; 6、耐水色牢度：≥4级； 7、耐酸碱汗渍色牢度：≥4级； 8、耐光色牢度：≥3级； 9、耐氯化水色牢度：≥4级； 10、耐热压色牢度：≥4级； 11、静电性能（洗前/洗后）：抗电性能优异； 12、断裂强力：经向≥1700N； 纬向≥1300N； 13、撕破强力：经向≥38N； 纬向≥24； 14、起毛起球：≥4级 ； 15、勾丝：≥4级； 16、水洗尺寸变化率：经向≥-0.3%，纬向≥-0.3% 17、色差：≥4级； 18、透气性: ≥ 58mm/s； 19、耐磨性能：＞10000次； 20、PH值、异味、甲醛含量、不含可分解致癌芳香胺染料符合GB18401-2010标准A类指标基本安全技术要求； 21、符合GB/T 35611-2017《绿色产品评价纺织产品》。 | 640 |  |  |  | 0
2 | 护士裤 （可选择松紧带/松紧带+抽绳/纽扣款，左右两个裤袋、后方一个裤袋） |  |  | 640 |  |  |  | 0
3 | 碎花室内衣+裤 |  | 1、纤维含量（允差范围±2%）：35%聚酯纤维，65%棉； 2、织物密度（允差范围±2%）：经向439.7根/10cm,纬向223.6根/10cm； 3、织物重量：≥181g/㎡； 4、断裂强力：经向≥1500N，纬向≥820N； 5、撕破强力：经向≥36N，纬向≥33N； 6、抗起毛起球性：≥4级 7、水洗变化率：经向≥-2.5，纬向≥-1； 8、甲醛含量：≤75mg/kg； 9、PH值：4.0—8.5； 10、可分解致癌芳香胺染料：未检出； 11、耐水色牢度、耐酸汗渍色牢度、耐碱汗渍色牢度≥4级； 12、根据院方现有样板款式进行制作、微调或按照甲方指定款式进行定制，具有各种码数满足用户需求。 13、需根据院方要求在指定位置绣字或印制logo、科室名称。 14、裤子可根据科室需求制作松紧带/松紧带+抽绳/纽扣款，左右两个裤袋、后方一个裤袋）。 注：具有第三方检测机构出具的面料检测报告复印件。 | 5 |  |  |  | 0
4 | 急救室内衣+裤 |  |  | 50 |  |  |  | 0
5 | 内镜室洗手衣+裤 |  |  | 100 |  |  |  | 0
6 | （去污区）粉紫色长袖上衣 |  |  | 26 |  |  |  | 0
7 | （去污区）粉紫色长裤 |  |  | 43 |  |  |  | 0
8 | （包装区）女装蓝色长袖长装上衣 |  |  | 7 |  |  |  | 0
9 | 中袖工衣+裤 |  |  | 43 |  |  |  | 0
10 | 裤子 |  |  | 10 |  |  |  | 0
11 | 帽子 |  |  | 300 |  |  |  | 0
12 | 工勤人员工作服（夏装、短袖） |  |  | 54 |  |  |  | 0
13 | 工勤人员工作服（冬装、长袖） |  |  | 54 |  |  |  | 0
14 | 绿色手术衣 （后面绑绳） |  | 1、纤维含量（允差范围±2%）：35%聚酯纤维，65%棉； 2、织物密度（允差范围±2%）：经向439.7根/10cm,纬向223.6根/10cm； 3、织物重量：≥181g/㎡； 4、断裂强力：经向≥1500N，纬向≥820N； 5、撕破强力：经向≥36N，纬向≥33N； 6、抗起毛起球性：≥4级 7、水洗变化率：经向≥-2.5，纬向≥-1； 8、甲醛含量：≤75mg/kg； 9、PH值：4.0—8.5； 10、可分解致癌芳香胺染料：未检出； 11、耐水色牢度、耐酸汗渍色牢度、耐碱汗渍色牢度≥4级； 12、根据院方现有样板款式进行制作、微调或按照甲方指定款式进行定制，具有各种码数满足用户需求。 13、需根据院方要求在指定位置绣字或印制logo、科室名称。 14、裤子可根据科室需求制作松紧带/松紧带+抽绳/纽扣款，左右两个裤袋、后方一个裤袋）。 注：具有第三方检测机构出具的面料检测报告复印件。 | 238 |  |  |  | 0
15 | 隔离衣（后面绑绳） |  |  | 39 |  |  |  | 0
16 | 短袖洗手衣 |  |  | 137 |  |  |  | 0
17 | 长袖洗手衣 |  |  | 111 |  |  |  | 0
18 | 洗手裤 |  |  | 62 |  |  |  | 0
19 | 长袖排扣室内衣 |  |  | 250 |  |  |  | 0
20 | 长袖室内衣 |  |  | 20 |  |  |  | 0
21 | 短袖室内衣 |  |  | 10 |  |  |  | 0
22 | 裤子 |  |  | 5 |  |  |  | 0
23 | 夏装急救服 |  | 1、纤维含量（允差范围±2%）：84.4%聚酯纤维，15.6%粘纤； 2、织物密度（允差范围±2%）：经向505.3根/10cm,纬向250.6根/10cm； 3、织物重量：≥232g/㎡； 4、撕破强力：经向≥50N，纬向≥42N； 5、抗起毛起球性：≥4级 6、 PH值：4.0—8.5； 7、耐摩擦色牢度≥4级； 8、根据院方现有样板款式进行制作、微调或按照甲方指定款式进行定制，具有各种码数满足用户需求。 9、需根据院方要求在指定位置绣字或印制logo、科室名称。 注：具有第三方检测机构出具的面料检测报告复印件。 | 70 |  |  |  | 0
24 | 导诊工作服上衣（粉色） |  |  | 20 |  |  |  | 0
25 | 西装外套（男款/女款） |  | 1、纤维含量（允差范围±2%）：聚酯纤维67.4%、粘纤30.4%、氨纶2.2% 2、线密度（允差范围±2%）：经向12.9x2tex（45.8/2S）、纬向11.0x2tex(53.7/2) 3、单位面积质量：≥250g/㎡ 4、耐水色牢度：变色≥4级、沾色≥4级 5、耐汗渍色牢度：变色≥4级、沾色≥4级 6、耐皂洗色牢度：变色≥4级、沾色≥4级 7、耐光色牢度：≥3级 8、耐摩擦色牢度：干摩擦≥4级、湿摩擦≥4级 9、根据院方现有样板款式进行制作、微调或按照甲方指定款式进行定制，具有各种码数满足用户需求。 10、需根据院方要求在指定位置绣字或印制logo、科室名称。 | 34 |  |  |  | 0
26 | 男士白色长袖衬衫 |  | 1、纤维含量（允差范围±2%）：粘纤50.8%、聚酯纤维47.4%、氨纶1.8% 2、线密度（允差范围±2%）：经向14.8tex(39.9s)、纬向14.8tex(39.9s) 3、单位面积质量：≥157g/㎡ 4、耐干摩擦色牢度：经向≥4级、纬向≥4级 5、耐湿摩擦色牢度：经向4≥级、纬向≥4级 6、甲醛含量(mg/kg)：不得检出； 7、根据院方现有样板款式进行制作、微调或按照甲方指定款式进行定制，具有各种码数满足用户需求。 8、需根据院方要求在指定位置绣字或印制logo、科室名称。 注：具有第三方检测机构出具的面料检测报告复印件。 | 34 |  |  |  | 0
27 | 女士白色长袖衬衫 |  |  | 34 |  |  |  | 0
28 | 女士领花 |  | 100%南韩丝，按照款式 | 24 |  |  |  | 0
29 | 男士领带 |  | 100%南韩丝，按照款式 | 10 |  |  |  | 0
30 | 羽绒马甲（男/女款） |  | 1、含绒量(%):≥90 2、充绒量(g):≥250g 3、填充物种类鉴定:白鸭绒 4、颜色可选； 注：具有第三方检测机构出具的面料检测报告复印件。 | 9 |  |  |  | 0
31 | 冬季工作羽绒外套（长袖） |  |  | 12 |  |  |  | 0
32 | 军大衣加厚长款 |  | 1、外壳面料：全工艺涤卡面料； 2、内胆面料：加厚纯棉面料； 3、大衣内胆填充物：100%棉花 4、颜色可选； | 2 |  |  |  | 0
33 | 护士毛衣（内加绒款） |  | 1、纤维含量（允差范围±2%）:绵羊毛41.2%、聚酯纤维58.8% 2、线密度（允差范围±2%）:68.9x4(8.6S/4) 3、PH值:4.0-7.5 4、颜色可选 注：具有第三方检测机构出具的面料检测报告复印件。 | 4 |  |  |  | 0
| 总计（元） | [6 empty] | 0
说明： 1、响应调研报价时需同时提供营业执照、相关资质等资料。 2、数量为预估数量，供货期一年内采取协议供货的方式，按需供货，按实结算。 3、报价应为人民币含税（普票）全包价，包括货物价格、包装费、运杂费、保险费、卸车费、配合费、检测费、配送费、税金及本项目执行过程中需要的其他费用等。
报价公司（公章）：
联系人：
联系电话：
报价日期： 年 月 日